## 物理力学指标统计表
物理力学指标统计表
工程名称： |  |  | 海纳川雨污收集体系升级改造项目（罐区部分） | [8 empty] | 工程编号： |  |  | 2025084
地 层 编 号 | 岩 土 名 称 | 统 计 项 目 | 土常规试验 | [8 empty] | 压缩后的孔隙比(竖向) | [6 empty] | 压缩系数(竖向) | 压缩模量(竖向) | 直剪 |  |  |  | 双桥静探 |  |  | 渗透试验 |  | 竖向固结 |  |  | 无侧限抗压强度
|  |  | 含 水 量 w | 土 粒 比 重 Gs | 质 量 密 度 ρ | 天 然 孔 隙 比 e | 饱 和 度 Sr | 液 限 wL | 塑 限 wP | 液 性 指 数 IL | 塑 性 指 数 IP | e0.05 | e0.1 | e0.2 | e0.4 | e0.8 | e1.6 | e3.2 | α0.1-0.2 | Es0.1-0.2 | 快 剪 粘 聚 力 Cq | 快 剪 摩 擦 角 φq | 固 快 剪 粘 聚 力 Ccq | 固快 剪内 摩擦 角 φcq | 锥 头 阻 力 qc | 侧 壁 摩 阻 力 fs | 摩 阻 比 | 水 平 渗 透 系 数 Kh | 竖 向 渗 透 系 数 Kv | 压 缩 指 数 Cc | 前 期 固 结 压 力 pc | 回 弹 指 数 Cs | 原 状 qu | 重 塑 qu' | 灵 敏 度 St
|  |  | % | - | g/cm3 | - | % | % | % | - | - | - | - | - | - | - | - | - | 1/MPa | MPa | kPa | 度 | kPa | 度 | MPa | kPa | % | 10-6 cm/s | 10-6 cm/s | - | kPa | - | kPa | kPa | -
3 | 淤泥质粉质粘土 | 统计个数 | 13 | 13 | 13 | 13 | 13 | 13 | 13 | 13 | 13 | 13 | 13 | 13 | 13 | 7 | 7 | 7 | 13 | 13 | 7 | 7 | 6 | 6 | 118 | 118 | 118 | 6 | 6 | 7 | 7 |  | 6 | 6 | 6
|  | 最大值 | 39.4 | 2.74 | 1.87 | 1.102 | 100.0 | 36.8 | 23.4 | 1.55 | 16.8 | 1.023 | 0.977 | 0.909 | 0.831 | 0.704 | 0.611 | 0.511 | 0.690 | 3.917 | 10.7 | 6.7 | 11.3 | 11.6 | 1.41 | 32.1 | 7.2 | 9.72 | 9.4 | 0.245 | 78.300 |  | 15.20 | 7.20 | 3.95
|  | 最小值 | 35.8 | 2.71 | 1.79 | 1.020 | 92.6 | 31.0 | 18.6 | 1.10 | 10.5 | 0.881 | 0.824 | 0.756 | 0.666 | 0.592 | 0.471 | 0.331 | 0.520 | 2.974 | 10.2 | 5.8 | 9.1 | 9.4 | 0.20 | 6.4 | 1.1 | 8.32 | 8.23 | 0.148 | 24.400 |  | 13.90 | 3.80 | 2.06
|  | 标准差 | 1.166 | 0.009 | 0.024 | 0.027 | 2.175 | 1.522 | 1.282 | 0.134 | 1.692 | 0.039 | 0.046 | 0.048 | 0.053 | 0.053 | 0.064 | 0.078 | 0.053 | 0.297 | 0.195 | 0.306 | 0.869 | 0.891 | 0.193 | 4.347 | 0.905 | 0.509 | 0.459 | 0.031 | 17.766 |  | 0.485 | 1.490 | 0.733
|  | 变异系数 | 0.031 | 0.003 | 0.013 | 0.026 | 0.023 | 0.045 | 0.060 | 0.103 | 0.133 | 0.042 | 0.052 | 0.058 | 0.071 | 0.081 | 0.115 | 0.181 | 0.083 | 0.091 | 0.019 | 0.048 | 0.083 | 0.087 | 0.281 | 0.250 | 0.338 | 0.055 | 0.052 | 0.163 | 0.389 |  | 0.033 | 0.280 | 0.249
|  | 修正系数 | 1.016 | 0.998 | 0.993 | 1.013 | 1.011 | 0.978 | 0.970 | 1.052 | 1.067 | 1.021 | 1.026 | 1.029 | 1.036 | 1.060 | 1.085 | 1.134 | 1.042 | 0.954 | 0.986 | 0.964 | 0.932 | 0.928 | 0.956 | 0.961 | 0.947 | 0.954 | 0.957 | 0.880 | 0.713 |  | 0.973 | 0.769 | 0.794
|  | 平均值 | 37.6 | 2.72 | 1.82 | 1.053 | 96.6 | 33.9 | 21.2 | 1.30 | 12.7 | 0.938 | 0.882 | 0.819 | 0.743 | 0.656 | 0.552 | 0.432 | 0.634 | 3.262 | 10.4 | 6.3 | 10.5 | 10.2 | 0.69 | 17.4 | 2.7 | 9.24 | 8.85 | 0.189 | 45.700 |  | 14.75 | 5.32 | 2.94
|  | 标准值 | 38.1 | 2.71 | 1.81 | 1.067 | 97.7 | 33.1 | 20.6 | 1.36 | 13.5 | 0.957 | 0.905 | 0.843 | 0.769 | 0.696 | 0.599 | 0.490 | 0.660 | 3.113 | 10.3 | 6.1 | 9.8 | 9.5 | 0.66 | 16.7 | 2.5 | 8.81954 | 8.47087 | 0.166 | 32.561 |  | 14.35 | 4.09 | 2.34
|  | 推荐值 | 37.6 | 2.72 | 1.82 | 1.053 | 96.6 | 33.9 | 21.2 | 1.30 | 12.7 | 0.938 | 0.882 | 0.819 | 0.743 | 0.656 | 0.552 | 0.432 | 0.634 | 3.262 | 10.4 | 6.3 | 10.5 | 10.2 | 0.69 | 17.4 | 2.7 | 9.24 | 8.85 | 0.189 | 45.700 |  | 14.75 | 5.32 | 2.94
4 | 粉质粘土 | 统计个数 | 12 | 12 | 12 | 12 | 12 | 12 | 12 | 12 | 12 | 12 | 12 | 12 | 12 |  |  |  | 12 | 12 | 7 | 7 | 6 | 6 | 138 | 138 | 138 | 6 | 6
|  | 最大值 | 29.5 | 2.73 | 2.03 | 0.822 | 99.5 | 35.0 | 20.9 | 0.61 | 15.2 | 0.770 | 0.742 | 0.707 | 0.666 |  |  |  | 0.370 | 6.572 | 33.6 | 12.0 | 31.3 | 13.2 | 2.82 | 106.1 | 5.1 | 6.79 | 5.86
|  | 最小值 | 23.1 | 2.71 | 1.94 | 0.643 | 90.9 | 28.1 | 17.4 | 0.51 | 10.6 | 0.591 | 0.569 | 0.544 | 0.516 |  |  |  | 0.250 | 4.857 | 31.6 | 11.0 | 30.3 | 12.3 | 1.20 | 29.0 | 2.1 | 6.48 | 5.23
|  | 标准差 | 2.013 | 0.008 | 0.026 | 0.049 | 3.032 | 2.366 | 1.008 | 0.035 | 1.534 | 0.049 | 0.048 | 0.045 | 0.041 |  |  |  | 0.030 | 0.434 | 0.682 | 0.364 | 0.397 | 0.316 | 0.247 | 13.880 | 0.701 | 0.107 | 0.297
|  | 变异系数 | 0.078 | 0.003 | 0.013 | 0.068 | 0.031 | 0.074 | 0.054 | 0.063 | 0.115 | 0.071 | 0.072 | 0.072 | 0.070 |  |  |  | 0.093 | 0.080 | 0.021 | 0.032 | 0.013 | 0.025 | 0.151 | 0.262 | 0.216 | 0.016 | 0.053
|  | 修正系数 | 1.041 | 0.998 | 0.993 | 1.035 | 1.016 | 0.961 | 0.971 | 1.033 | 1.061 | 1.037 | 1.038 | 1.038 | 1.037 |  |  |  | 1.049 | 0.958 | 0.985 | 0.977 | 0.989 | 0.980 | 0.978 | 0.962 | 0.969 | 0.987 | 0.956
|  | 平均值 | 25.9 | 2.72 | 1.99 | 0.726 | 97.0 | 31.8 | 18.5 | 0.55 | 13.3 | 0.685 | 0.662 | 0.630 | 0.589 |  |  |  | 0.321 | 5.416 | 32.7 | 11.5 | 30.9 | 12.8 | 1.64 | 53.0 | 3.2 | 6.60167 | 5.58833
|  | 标准值 | 27.0 | 2.72 | 1.97 | 0.752 | 98.6 | 30.6 | 18.0 | 0.57 | 14.1 | 0.711 | 0.687 | 0.653 | 0.611 |  |  |  | 0.336 | 5.188 | 32.2 | 11.3 | 30.6 | 12.5 | 1.60 | 51.0 | 3.1 | 6.5133 | 5.3434
|  | 推荐值 | 25.9 | 2.72 | 1.99 | 0.726 | 97.0 | 31.8 | 18.5 | 0.55 | 13.3 | 0.685 | 0.662 | 0.630 | 0.589 |  |  |  | 0.321 | 5.416 | 32.7 | 11.5 | 30.9 | 12.8 | 1.64 | 53.0 | 3.2 | 6.60167 | 5.58833
5 | 粉质粘土 | 统计个数 | 14 | 14 | 14 | 14 | 14 | 14 | 14 | 14 | 14 | 14 | 14 | 14 | 14 |  |  |  | 14 | 14 | 6 | 6 | 7 | 7 | 368 | 368 | 368 | 6 | 6
|  | 最大值 | 23.4 | 2.74 | 2.08 | 0.668 | 99.6 | 36.4 | 20.6 | 0.24 | 16.8 | 0.653 | 0.645 | 0.630 | 0.602 |  |  |  | 0.180 | 11.636 | 69.9 | 15.6 | 67.5 | 17.0 | 4.96 | 204.1 | 5.3 | 2.82 | 2.36
|  | 最小值 | 20.7 | 2.71 | 2.01 | 0.596 | 91.4 | 29.8 | 17.3 | 0.10 | 11.6 | 0.584 | 0.573 | 0.558 | 0.536 |  |  |  | 0.140 | 8.928 | 68.9 | 15.0 | 65.3 | 15.6 | 1.92 | 77.0 | 2.5 | 2.66 | 2.13
|  | 标准差 | 0.811 | 0.007 | 0.020 | 0.022 | 2.791 | 1.924 | 1.033 | 0.045 | 1.319 | 0.023 | 0.024 | 0.024 | 0.023 |  |  |  | 0.012 | 0.810 | 0.354 | 0.234 | 0.744 | 0.543 | 0.466 | 23.093 | 0.531 | 0.057 | 0.085
|  | 变异系数 | 0.037 | 0.003 | 0.010 | 0.035 | 0.029 | 0.056 | 0.054 | 0.250 | 0.088 | 0.037 | 0.039 | 0.041 | 0.040 |  |  |  | 0.075 | 0.078 | 0.005 | 0.015 | 0.011 | 0.033 | 0.128 | 0.170 | 0.142 | 0.021 | 0.037
|  | 修正系数 | 1.018 | 0.999 | 0.995 | 1.017 | 1.014 | 0.973 | 0.974 | 1.120 | 1.042 | 1.018 | 1.019 | 1.020 | 1.019 |  |  |  | 1.036 | 0.963 | 0.996 | 0.987 | 0.992 | 0.976 | 0.989 | 0.985 | 0.987 | 0.983 | 0.969
|  | 平均值 | 22.0 | 2.73 | 2.04 | 0.634 | 94.7 | 34.2 | 19.3 | 0.18 | 15.0 | 0.619 | 0.609 | 0.593 | 0.569 |  |  |  | 0.158 | 10.406 | 69.5 | 15.3 | 66.4 | 16.4 | 3.64 | 135.9 | 3.8 | 2.71167 | 2.27167
|  | 标准值 | 22.4 | 2.73 | 2.03 | 0.644 | 96.0 | 33.3 | 18.8 | 0.20 | 15.6 | 0.630 | 0.620 | 0.605 | 0.580 |  |  |  | 0.164 | 10.018 | 69.2 | 15.1 | 65.8 | 16.0 | 3.59 | 133.8 | 3.7 | 2.66426 | 2.20153
|  | 推荐值 | 22.0 | 2.73 | 2.04 | 0.634 | 94.7 | 34.2 | 19.3 | 0.18 | 15.0 | 0.619 | 0.609 | 0.593 | 0.569 |  |  |  | 0.158 | 10.406 | 69.5 | 15.3 | 66.4 | 16.4 | 3.64 | 135.9 | 3.8 | 2.71167 | 2.27167
6 | 粉质粘土 | 统计个数 | 8 | 8 | 8 | 8 | 8 | 8 | 8 | 8 | 8 | 8 | 8 | 8 | 8 |  |  |  | 8 | 8 | 8 | 8 |  |  | 73 | 73 | 73
|  | 最大值 | 24.7 | 2.74 | 2.06 | 0.808 | 100.0 | 35.8 | 20.0 | 0.33 | 16.2 | 0.787 | 0.770 | 0.742 | 0.703 |  |  |  | 0.280 | 8.784 | 51.8 | 13.9 |  |  | 4.63 | 138.4 | 3.8
|  | 最小值 | 22.8 | 2.72 | 1.89 | 0.623 | 83.8 | 31.7 | 18.1 | 0.31 | 13.1 | 0.613 | 0.602 | 0.582 | 0.550 |  |  |  | 0.190 | 6.457 | 50.5 | 12.4 |  |  | 1.89 | 41.7 | 1.6
|  | 标准差 | 0.787 | 0.007 | 0.054 | 0.058 | 5.537 | 1.328 | 0.673 | 0.008 | 0.977 | 0.056 | 0.055 | 0.053 | 0.050 |  |  |  | 0.027 | 0.694 | 0.417 | 0.518 |  |  | 0.492 | 14.458 | 0.446
|  | 变异系数 | 0.033 | 0.003 | 0.027 | 0.086 | 0.058 | 0.039 | 0.036 | 0.024 | 0.066 | 0.086 | 0.085 | 0.085 | 0.085 |  |  |  | 0.122 | 0.091 | 0.008 | 0.039 |  |  | 0.185 | 0.197 | 0.160
|  | 修正系数 | 1.023 | 0.998 | 0.982 | 1.058 | 1.039 | 0.973 | 0.976 | 1.016 | 1.045 | 1.058 | 1.058 | 1.057 | 1.057 |  |  |  | 1.082 | 0.939 | 0.995 | 0.973 |  |  | 0.963 | 0.961 | 0.968
|  | 平均值 | 23.6 | 2.73 | 2.02 | 0.672 | 96.2 | 33.6 | 18.9 | 0.32 | 14.8 | 0.654 | 0.640 | 0.618 | 0.586 |  |  |  | 0.221 | 7.626 | 51.3 | 13.1 |  |  | 2.65 | 73.3 | 2.8
|  | 标准值 | 24.2 | 2.72 | 1.98 | 0.711 | 100.0 | 32.7 | 18.4 | 0.33 | 15.4 | 0.692 | 0.677 | 0.654 | 0.620 |  |  |  | 0.239 | 7.157 | 51.0 | 12.8 |  |  | 2.55 | 70.4 | 2.7
|  | 推荐值 | 23.6 | 2.73 | 2.02 | 0.672 | 96.2 | 33.6 | 18.9 | 0.32 | 14.8 | 0.654 | 0.640 | 0.618 | 0.586 |  |  |  | 0.221 | 7.626 | 51.3 | 13.1 |  |  | 2.65 | 73.3 | 2.8