## 土工试验
土工试验汇总表
工程名称： |  |  |  | 海纳川雨污收集体系升级改造项目（罐区部分） | [13 empty] | 工程编号： |  |  | 2025084
取样编号 | 试样 深度 | 取样地层 | 常规试验 | [9 empty] | 压缩后的孔隙比(竖向) | [6 empty] | 压缩系数(竖向) | 压缩模量(竖向) | 竖向固结 |  |  | 直剪 |  |  |  | 渗透试验 |  | 无侧限抗压强度 |  |  | 室内 定名 | 备注
|  |  | 含水 量 w | 质量 密度 ρ | 土粒 比重 Gs | 干密度 ρd | 天然 孔隙比 e | 饱和度 Sr | 液限 wL | 塑限 wP | 塑性 指数 IP | 液性 指数 IL | e0.05 | e0.1 | e0.2 | e0.4 | e0.8 | e1.6 | 项 目 7 | α0.1-0.2 | Es0.1-0.2 | 前期固 结压力 pc | 压缩 指数 Cc | 回弹 指数 Cs | 快剪 粘聚力 Cq | 快剪 摩擦角 φq | 固快剪 粘聚力 Cc | 固快剪 内摩擦角 φc | 竖向渗 透系数 Kv | 水平渗 透系数 Kh | 原状 qu | 重塑 qu' | 灵敏度 St
- | m | - | % | g/cm3 | - | g/cm3 | - | % | % | % | - | - | - | - | - | - | - | - | - | 1/MPa | MPa | kPa | - | - | kPa | 度 | kPa | 度 | 10-6 cm/s | 10-6 cm/s | kPa | kPa | - | - | -
1-1 | 2.10-2.40 | 3-0-0 | 38.70 | 1.82 | 2.71 | 1.31 | 1.065 | 98.50 | 33.60 | 21.80 | 11.80 | 1.43 | 0.956 | 0.904 | 0.844 | 0.780 | 0.701 | 0.610 | 0.511 | 0.6 | 3.44 | 27.700 | 0.175 |  | 10.2 | 6.2 |  |  |  |  | 13.90 | 4.32 | 3.22 | 淤泥质粉质黏土
1-2 | 3.60-3.90 | 3-0-0 | 38.50 | 1.86 | 2.74 | 1.34 | 1.040 | 100.00 | 36.80 | 20.00 | 16.80 | 1.10 | 0.904 | 0.824 | 0.756 | 0.689 |  |  |  | 0.68 | 3 | [5 empty] | 11.3 | 9.4 | 9.320000000000000 | 9.720000000000001 |  |  |  | 淤泥质粉质黏土
1-3 | 4.60-4.90 | 3-0-0 | 36.80 | 1.82 | 2.71 | 1.33 | 1.037 | 96.20 | 31.00 | 20.50 | 10.50 | 1.55 | 0.931 | 0.888 | 0.836 | 0.768 | 0.686 | 0.580 | 0.444 | 0.52 | 3.92 | 46.900 | 0.148 |  | 10.5 | 6.3 |  |  |  |  | 14.50 | 4.80 | 3.02 | 淤泥质粉质黏土
1-4 | 5.60-5.90 | 4-0-0 | 26.50 | 2.00 | 2.73 | 1.58 | 0.727 | 99.50 | 33.60 | 19.10 | 14.50 | 0.51 | 0.691 | 0.668 | 0.634 | 0.589 |  |  |  | 0.34 | 5.08 | [5 empty] | 30.8 | 12.3 | 5.860000000000000 | 6.640000000000000 |  |  |  | 粉质黏土
1-5 | 7.10-7.40 | 4-0-0 | 23.80 | 1.98 | 2.71 | 1.60 | 0.694 | 92.90 | 28.60 | 17.60 | 11.00 | 0.56 | 0.643 | 0.619 | 0.587 | 0.550 |  |  |  | 0.32 | 5.29 | [5 empty] | 31.3 | 13.0 | 5.490000000000000 | 6.790000000000000 |  |  |  | 粉质黏土
1-6 | 8.60-8.90 | 4-0-0 | 24.80 | 2.00 | 2.72 | 1.60 | 0.697 | 96.70 | 30.10 | 17.80 | 12.30 | 0.57 | 0.662 | 0.637 | 0.604 | 0.561 |  |  |  | 0.33 | 5.14 | [5 empty] | 30.3 | 12.6 | 5.270000000000000 | 6.480000000000000 |  |  |  | 粉质黏土
1-7 | 11.60-11.90 | 5-0-0 | 23.40 | 2.03 | 2.73 | 1.64 | 0.660 | 96.90 | 35.60 | 20.20 | 15.40 | 0.21 | 0.648 | 0.640 | 0.625 | 0.601 |  |  |  | 0.15 | 11.07 | [12 empty] | 粉质黏土
1-8 | 14.60-14.90 | 5-0-0 | 21.80 | 2.04 | 2.72 | 1.67 | 0.624 | 95.00 | 33.70 | 20.00 | 13.70 | 0.13 | 0.603 | 0.593 | 0.577 | 0.554 |  |  |  | 0.16 | 10.15 | [5 empty] | 65.8 | 15.6 | 2.350000000000000 | 2.820000000000000 |  |  |  | 粉质黏土
1-9 | 17.60-17.90 | 5-0-0 | 20.80 | 2.04 | 2.71 | 1.69 | 0.605 | 93.20 | 29.80 | 18.20 | 11.60 | 0.22 | 0.595 | 0.586 | 0.570 | 0.548 |  |  |  | 0.16 | 10.03 | [5 empty] | 65.3 | 16.4 | 2.290000000000000 | 2.720000000000000 |  |  |  | 粉质黏土
1-10 | 20.60-20.90 | 5-0-0 | 22.40 | 2.07 | 2.73 | 1.69 | 0.614 | 99.60 | 33.80 | 18.80 | 15.00 | 0.24 | 0.598 | 0.587 | 0.569 | 0.540 |  |  |  | 0.18 | 8.97 | [5 empty] | 66.3 | 17.0 | 2.360000000000000 | 2.680000000000000 |  |  |  | 粉质黏土
1-11 | 24.10-24.40 | 6-0-0 | 24.70 | 2.04 | 2.73 | 1.64 | 0.669 | 100.00 | 34.70 | 20.00 | 14.70 | 0.32 | 0.649 | 0.637 | 0.618 | 0.587 |  |  |  | 0.19 | 8.78 |  |  |  | 51.8 | 13.9 | [7 empty] | 粉质黏土
1-12 | 25.10-25.40 | 6-0-0 | 23.10 | 2.04 | 2.73 | 1.66 | 0.647 | 97.40 | 33.20 | 18.10 | 15.10 | 0.33 | 0.627 | 0.613 | 0.591 | 0.562 |  |  |  | 0.22 | 7.49 |  |  |  | 51.4 | 12.4 | [7 empty] | 粉质黏土
3-1 | 3.60-3.90 | 3-0-0 | 38.10 | 1.81 | 2.72 | 1.31 | 1.075 | 96.40 | 34.90 | 21.40 | 13.50 | 1.24 | 0.945 | 0.889 | 0.820 | 0.740 |  |  |  | 0.69 | 3.01 | [5 empty] | 10.0 | 11.6 | 8.920000000000000 | 9.060000000000001 |  |  |  | 淤泥质粉质黏土
3-2 | 4.60-4.90 | 3-0-0 | 37.70 | 1.80 | 2.72 | 1.31 | 1.081 | 94.90 | 33.60 | 21.50 | 12.10 | 1.34 | 0.959 | 0.906 | 0.847 | 0.783 | 0.704 | 0.611 | 0.510 | 0.59 | 3.53 | 46.300 | 0.181 |  | 10.6 | 6.7 |  |  |  |  | 15.00 | 3.80 | 3.95 | 淤泥质粉质黏土
3-3 | 5.60-5.90 | 3-0-0 | 36.40 | 1.79 | 2.71 | 1.31 | 1.065 | 92.60 | 34.40 | 23.40 | 11.00 | 1.18 | 0.976 | 0.930 | 0.874 | 0.801 |  |  |  | 0.56 | 3.69 | [5 empty] | 9.1 | 11.0 | 8.490000000000000 | 9.260000000000000 |  |  |  | 淤泥质粉质黏土
3-4 | 7.60-7.90 | 4-0-0 | 26.10 | 2.00 | 2.72 | 1.59 | 0.715 | 99.30 | 32.20 | 18.50 | 13.70 | 0.56 | 0.675 | 0.652 | 0.622 | 0.584 |  |  |  | 0.3 | 5.72 | [5 empty] | 30.6 | 13.2 | 5.230000000000000 | 6.560000000000000 |  |  |  | 粉质黏土
3-5 | 9.60-9.90 | 4-0-0 | 29.50 | 1.94 | 2.73 | 1.50 | 0.822 | 97.90 | 35.00 | 20.90 | 14.10 | 0.61 | 0.770 | 0.742 | 0.707 | 0.666 |  |  |  | 0.35 | 5.21 | [5 empty] | 31.0 | 12.8 | 5.850000000000000 | 6.600000000000000 |  |  |  | 粉质黏土
3-6 | 11.60-11.90 | 4-0-0 | 26.10 | 2.00 | 2.72 | 1.59 | 0.715 | 99.30 | 32.10 | 18.50 | 13.60 | 0.56 | 0.682 | 0.660 | 0.628 | 0.587 |  |  |  | 0.32 | 5.36 |  |  |  | 33.6 | 11.9 | 31.3 | 12.9 | 5.830000000000000 | 6.540000000000000 |  |  |  | 粉质黏土
3-7 | 13.60-13.90 | 4-0-0 | 27.20 | 1.98 | 2.73 | 1.56 | 0.754 | 98.50 | 33.80 | 18.60 | 15.20 | 0.57 | 0.721 | 0.700 | 0.667 | 0.617 |  |  |  | 0.33 | 5.32 |  |  |  | 32.6 | 11.0 | [7 empty] | 粉质黏土
3-8 | 16.60-16.90 | 5-0-0 | 21.60 | 2.08 | 2.73 | 1.71 | 0.596 | 98.90 | 34.00 | 18.80 | 15.20 | 0.18 | 0.584 | 0.573 | 0.558 | 0.541 |  |  |  | 0.15 | 10.64 | [5 empty] | 66.3 | 16.8 | 2.270000000000000 | 2.680000000000000 |  |  |  | 粉质黏土
3-9 | 19.60-19.90 | 5-0-0 | 22.10 | 2.02 | 2.73 | 1.65 | 0.650 | 92.80 | 35.80 | 20.10 | 15.70 | 0.13 | 0.629 | 0.617 | 0.601 | 0.575 |  |  |  | 0.16 | 10.31 | [5 empty] | 66.2 | 16.9 | 2.230000000000000 | 2.710000000000000 |  |  |  | 粉质黏土
3-10 | 22.60-22.90 | 5-0-0 | 23.30 | 2.05 | 2.73 | 1.66 | 0.642 | 99.10 | 36.40 | 20.60 | 15.80 | 0.17 | 0.629 | 0.620 | 0.605 | 0.580 |  |  |  | 0.15 | 10.95 | [5 empty] | 67.5 | 15.8 | 2.130000000000000 | 2.660000000000000 |  |  |  | 粉质黏土
3-11 | 24.10-24.40 | 6-0-0 | 24.20 | 2.04 | 2.73 | 1.64 | 0.662 | 99.80 | 34.70 | 19.20 | 15.50 | 0.32 | 0.646 | 0.633 | 0.611 | 0.582 |  |  |  | 0.22 | 7.55 |  |  |  | 51.1 | 13.0 | [7 empty] | 粉质黏土
3-12 | 25.10-25.40 | 6-0-0 | 22.90 | 2.06 | 2.72 | 1.68 | 0.623 | 100.00 | 33.20 | 18.20 | 15.00 | 0.31 | 0.613 | 0.602 | 0.582 | 0.550 |  |  |  | 0.2 | 8.12 |  |  |  | 50.5 | 13.5 | [7 empty] | 粉质黏土
4-1 | 1.60-1.90 | 3-0-0 | 36.40 | 1.83 | 2.71 | 1.34 | 1.020 | 96.70 | 33.70 | 22.30 | 11.40 | 1.24 | 0.902 | 0.847 | 0.785 | 0.702 | 0.605 | 0.480 | 0.331 | 0.62 | 3.26 | 24.400 | 0.185 |  | 10.7 | 6.1 |  |  |  |  | 15.10 | 4.60 | 3.28 | 淤泥质粉质黏土
4-2 | 3.10-3.40 | 3-0-0 | 38.00 | 1.80 | 2.72 | 1.30 | 1.085 | 95.20 | 35.30 | 21.60 | 13.70 | 1.20 | 1.023 | 0.977 | 0.909 | 0.831 |  |  |  | 0.68 | 3.07 | [5 empty] | 10.3 | 9.6 | 9.400000000000000 | 8.320000000000000 |  |  |  | 淤泥质粉质黏土
4-3 | 4.10-4.40 | 3-0-0 | 36.80 | 1.84 | 2.72 | 1.35 | 1.022 | 97.90 | 34.90 | 21.80 | 13.10 | 1.15 | 0.919 | 0.864 | 0.796 | 0.704 | 0.592 | 0.471 | 0.332 | 0.68 | 2.97 | 43.700 | 0.211 |  | 10.2 | 5.8 |  |  |  |  | 15.20 | 7.20 | 2.11 | 淤泥质粉质黏土
4-4 | 5.60-5.90 | 4-0-0 | 23.10 | 2.03 | 2.71 | 1.65 | 0.643 | 97.30 | 28.10 | 17.50 | 10.60 | 0.53 | 0.591 | 0.569 | 0.544 | 0.516 |  |  |  | 0.25 | 6.57 |  |  |  | 32.2 | 11.2 | [7 empty] | 粉质黏土
4-5 | 7.10-7.40 | 4-0-0 | 23.40 | 1.97 | 2.71 | 1.60 | 0.698 | 90.90 | 29.20 | 17.40 | 11.80 | 0.51 | 0.667 | 0.646 | 0.616 | 0.579 |  |  |  | 0.3 | 5.66 |  |  |  | 32.6 | 11.6 | [7 empty] | 粉质黏土
4-6 | 8.10-8.40 | 4-0-0 | 29.00 | 1.96 | 2.73 | 1.52 | 0.797 | 99.40 | 34.90 | 19.70 | 15.20 | 0.61 | 0.748 | 0.721 | 0.684 | 0.638 |  |  |  | 0.37 | 4.86 |  |  |  | 31.6 | 11.4 | [7 empty] | 粉质黏土
4-7 | 11.10-11.40 | 5-0-0 | 20.70 | 2.05 | 2.73 | 1.70 | 0.607 | 93.00 | 31.40 | 17.30 | 14.10 | 0.24 | 0.591 | 0.580 | 0.562 | 0.536 |  |  |  | 0.18 | 8.93 | [5 empty] | 67.1 | 16.4 | [5 empty] | 粉质黏土
4-8 | 14.10-14.40 | 5-0-0 | 21.70 | 2.03 | 2.74 | 1.67 | 0.643 | 92.50 | 35.20 | 18.70 | 16.50 | 0.18 | 0.631 | 0.622 | 0.606 | 0.578 |  |  |  | 0.16 | 10.27 |  |  |  | 69.9 | 15.6 | [7 empty] | 粉质黏土
4-9 | 17.10-17.40 | 5-0-0 | 21.70 | 2.04 | 2.73 | 1.68 | 0.629 | 94.20 | 34.60 | 20.20 | 14.40 | 0.10 | 0.607 | 0.596 | 0.582 | 0.564 |  |  |  | 0.14 | 11.64 |  |  |  | 69.5 | 15.0 | [7 empty] | 粉质黏土
4-10 | 20.10-20.40 | 5-0-0 | 21.50 | 2.02 | 2.73 | 1.66 | 0.642 | 91.40 | 32.40 | 18.10 | 14.30 | 0.24 | 0.633 | 0.622 | 0.605 | 0.576 |  |  |  | 0.17 | 9.66 |  |  |  | 69.6 | 15.3 | [7 empty] | 粉质黏土
4-11 | 23.10-23.40 | 6-0-0 | 23.30 | 2.01 | 2.73 | 1.63 | 0.675 | 94.30 | 33.20 | 18.50 | 14.70 | 0.33 | 0.660 | 0.646 | 0.625 | 0.591 |  |  |  | 0.21 | 7.98 |  |  |  | 50.9 | 12.8 | [7 empty] | 粉质黏土
4-12 | 25.10-25.40 | 6-0-0 | 24.70 | 1.89 | 2.74 | 1.52 | 0.808 | 83.80 | 35.80 | 19.60 | 16.20 | 0.31 | 0.787 | 0.770 | 0.742 | 0.703 |  |  |  | 0.28 | 6.46 |  |  |  | 51.3 | 12.6 | [7 empty] | 粉质黏土
9-1 | 4.10-4.40 | 3-0-0 | 35.80 | 1.81 | 2.71 | 1.33 | 1.033 | 93.90 | 33.20 | 22.00 | 11.20 | 1.23 | 0.909 | 0.855 | 0.790 | 0.716 |  |  |  | 0.65 | 3.13 | [5 empty] | 11.3 | 10.1 | 8.230000000000000 | 9.480000000000000 |  |  |  | 淤泥质粉质黏土
9-2 | 5.60-5.90 | 3-0-0 | 39.10 | 1.80 | 2.72 | 1.29 | 1.102 | 96.50 | 34.70 | 21.50 | 13.20 | 1.33 | 0.974 | 0.926 | 0.861 | 0.792 | 0.704 | 0.605 | 0.490 | 0.65 | 3.23 | 52.600 | 0.179 |  | 10.4 | 6.6 |  |  |  |  | 14.80 | 7.18 | 2.06 | 淤泥质粉质黏土
9-3 | 7.10-7.40 | 3-0-0 | 39.40 | 1.87 | 2.73 | 1.34 | 1.035 | 100.00 | 32.90 | 18.60 | 14.30 | 1.46 | 0.914 | 0.835 | 0.768 | 0.666 |  |  |  | 0.67 | 3.04 | [5 empty] | 11.0 | 9.6 | 8.740000000000000 | 9.600000000000000 |  |  |  | 淤泥质粉质黏土
9-4 | 8.60-8.90 | 3-0-0 | 36.60 | 1.83 | 2.72 | 1.34 | 1.030 | 96.60 | 31.80 | 19.40 | 12.40 | 1.39 | 0.881 | 0.825 | 0.760 | 0.684 | 0.602 | 0.507 | 0.409 | 0.65 | 3.12 | 78.300 | 0.245 |  | 10.3 | 6.4 | [7 empty] | 淤泥质粉质黏土
9-5 | 10.10-10.40 | 4-0-0 | 25.80 | 1.95 | 2.72 | 1.55 | 0.755 | 93.00 | 32.60 | 18.60 | 14.00 | 0.51 | 0.717 | 0.696 | 0.664 | 0.622 |  |  |  | 0.32 | 5.48 |  |  |  | 33.4 | 11.7 | [7 empty] | 粉质黏土
9-6 | 11.60-11.90 | 4-0-0 | 25.50 | 2.01 | 2.72 | 1.60 | 0.698 | 99.30 | 31.60 | 18.20 | 13.40 | 0.54 | 0.657 | 0.632 | 0.600 | 0.562 |  |  |  | 0.32 | 5.31 |  |  |  | 32.8 | 12.0 | [7 empty] | 粉质黏土
9-7 | 13.10-13.40 | 5-0-0 | 22.80 | 2.01 | 2.73 | 1.64 | 0.668 | 93.20 | 35.90 | 20.60 | 15.30 | 0.14 | 0.650 | 0.641 | 0.626 | 0.601 |  |  |  | 0.15 | 11.12 |  |  |  | 69.8 | 15.2 | [7 empty] | 粉质黏土
9-8 | 16.10-16.40 | 5-0-0 | 22.30 | 2.02 | 2.74 | 1.65 | 0.659 | 92.70 | 36.10 | 19.30 | 16.80 | 0.18 | 0.653 | 0.645 | 0.630 | 0.602 |  |  |  | 0.15 | 11.06 |  |  |  | 69.4 | 15.6 | [7 empty] | 粉质黏土
9-9 | 19.10-19.40 | 5-0-0 | 21.50 | 2.03 | 2.73 | 1.67 | 0.634 | 92.60 | 34.70 | 18.80 | 15.90 | 0.17 | 0.612 | 0.603 | 0.588 | 0.565 |  |  |  | 0.15 | 10.89 |  |  |  | 68.9 | 15.3 | [7 empty] | 粉质黏土
9-10 | 23.10-23.40 | 6-0-0 | 23.30 | 2.05 | 2.72 | 1.66 | 0.636 | 99.70 | 32.60 | 18.90 | 13.70 | 0.32 | 0.619 | 0.607 | 0.584 | 0.554 |  |  |  | 0.23 | 7.11 |  |  |  | 51.6 | 13.5 | [7 empty] | 粉质黏土
9-11 | 25.10-25.40 | 6-0-0 | 22.80 | 2.02 | 2.72 | 1.64 | 0.654 | 94.90 | 31.70 | 18.60 | 13.10 | 0.32 | 0.630 | 0.614 | 0.592 | 0.562 |  |  |  | 0.22 | 7.52 |  |  |  | 51.5 | 13.4 | [7 empty] | 粉质黏土